## 明细表
附件2： 2015年普通混凝土砌块产品质量监督抽查不合格产品及生产单位名单
序号 | 产品名称 | 被抽查单位名称 | 被抽查单位地址 | 产品规格型号 | 注册商标 | 批号 | 检验依据 | 检验结果 | 不合格项目实测值 | 不合格项目标准值
1 | 轻集料混凝土小型空心砌块 | 贵阳乌当源盛建材厂 | 乌当区东风镇云锦村云锦庄 | 390×200×190mm | —— | 2015-3-2 | GB——T15229-2012《轻集料混凝土小型空心砌块》 | 不合格 | 高：-10～-5mm；肋厚：15～17mm；壁厚：15～17mm | 高：-3～+3mm；肋厚：≥20mm；壁厚：≥20mm
2 |  | 贵州政荣青龙建材厂 | 清镇市王二寨村一组 | 400×200×200mm | —— | 2015-3-20 |  | 不合格 | 密度：1100kg——m3 | 密度：≤1000kg——m3
3 |  | 贵州良源环保建材有限公司 | 修文县龙场镇马家桥 | 390×190×190mm | —— | 2015-3-2 |  | 不合格 | 强度平均值：2.1MPa；最小值：1.9MPa | 强度平均值：≥2.5MPa；最小值：≥2.0MPa
4 |  | 安顺开发区东源环保建材有限公司 | 安顺开发区宋旗镇干河村 | 390×190×190mm | —— | 2015-2-6 |  | 不合格 | 高：-15～-5mm | 高：-3～+3mm
5 |  | 安顺众信科技发展有限责任公司 | 安顺市西秀区华西办竹林村 | 390×190×190mm | —— | 2015-3-6 |  | 不合格 | 高：-15～-10mm；宽：0～+10mm | 高：-3～+3mm；宽：-3～+3mm
6 |  | 纳雍县宏发环保节能建材厂 | 纳雍县王家寨镇坝子村 | 390×190×190mm | —— | 2015-3-25 |  | 不合格 | 高：-20～-18mm | 高：-3～+3
7 |  | 六盘水建华建材有限公司 | 六盘水市钟山区西宁村七组梅花山入城口 | 390×190×190mm | —— | 2015-2-10 |  | 不合格 | 长：-8～-6mm | 长：-3～+3mm
8 |  | 六盘水市钟山区纪云建材有限公司 | 贵州省六盘水市钟山区川心村九组 | 390×190×190mm | —— | 2015-2-10 |  | 不合格 | 高：-5～-3mm | 高：-3～+3mm
9 |  | 六盘水市钟山区裕弘工贸有限责任公司 | 六盘水市钟山区大河镇渡口社区三组 | 390×190×190mm | —— | 2015-2-1 |  | 不合格 | 高：-5～-2mm | 高：-3～+3mm
10 | 蒸养磷渣小型空心砌块 | 瓮安县日升新型环保建材有限责任公司 | 瓮安县雍阳镇坑工业园区 | 390×190×190mm | —— | 2015-1-19 | Q——RSHB 01-2015《蒸养磷渣硅酸盐小型空心砌块》 | 不合格 | 长：-5～-3mm；高：-5～-4mm | 长：-3～+3mm；高：-3～+3mm
11 | 轻质建筑碎料小型空心砌块 | 龙里县醒狮镇宏达建材厂 | 龙里县醒狮小箐村 | 390×190×190mm | —— | 2015-3-2 | DB52/T477-2012《轻质建筑碎料小型空心砌块 | 不合格 | 强度平均值：3.2MPa；最小值：2.7MPa | 强度平均值：≥3.5MPa；最小值：≥2.8MPa
12 | 轻质建筑碎料小型空心砌块 | 遵义市惠源水泥制品有限公司 | 遵义市汇川区高桥镇十字村 | 390×190×190mm | —— | 2015-3-23 | DB52/T477-2012《轻质建筑碎料小型空心砌块 | 不合格 | 强度平均值：2.0MPa；最小值：1.7MPa | 强度平均值：≥3.5MPa；最小值：≥2.8MPa